## OT010006
| 出货检验成绩书 | [5 empty] | 文档号 |  | PR23002-10
[7 empty] | 版本号/修改号 |  | V1.0/0
[7 empty] | 编号 |  | 20121017
一、订单信息
订单号/PO:007-2012-0335
零件号/Part No:SA-S81-905-22/A
规格/Dimension:31.8*31.8*7.9
性能/Grade:40UH
数量/Quantity:70
二、出货报告清单
1.组件尺寸报 /Assembly Dimension Report ■
2.零件尺寸报告/ Part Dimension Report □
3.性能曲线/Capability Curve ■
（常温/normal temperature■ 变温/poikilothermia□）
4.材质报告/Material Report □
5.ROHS报告 □
6.盐雾试验报告/Salt-Fog test Report □
7.恒温恒湿报告/constant temperature and humidity Report □
[5 empty] | 确认/Affirm： |  |  | 检验/Inspection：
| 出货检验成绩书 |  |  |  | Li Huifen |  |  | Wu Huamin
Product Inspection Report
生产单位/Manufacture Units
规格/Size | 31.8×29.1×7.9 |  | 镀层/Plating |  | NICUNI |  | 日期/Date |  | 2012-10-17
产品数量/Quantity: 70 抽样数量/Checked Quantity: 13 检验结果/ Checked Result: OK
内容/Item | 长度 Length | 宽度 Width |  | 高度 Height | 中心距 Distance | 台阶深 Depth | 外观 Appearance |  | 极性 Polarity
单位/Units | （mm） | （mm） |  | （mm） | （mm） | （mm） | / |  | /
测量工具Measurement Tool | 游标卡尺 Callipers | 游标卡尺 Callipers |  | 游标卡尺 Callipers | 投影仪 Projective | 游标卡尺 Callipers | 目测 Visual |  | 高斯计 Gauss
标准/Standard | 31.8 | 7.9 |  | 29.1 | 31.8 | 1.6 | 无磁粉、异物、镀层脱落、明显磕碰伤 |  | N极向上
范围/Scope | 31.60~32.00 | 7.7~8.1 |  | 28.9~29.3 | 31.6-32.0 | 1.5~1.7 | / |  | /
1 | 31.78 | 7.98 |  | 29.24 | 31.76 | 1.64 | OK |  | OK
2 | 31.76 | 7.94 |  | 29.2 | 31.76 | 1.56 | OK |  | OK
3 | 31.78 | 7.96 |  | 24.2 | 31.78 | 1.56 | OK |  | OK
4 | 31.76 | 7.94 |  | 29.22 | 31.76 | 1.6 | OK |  | OK
5 | 31.78 | 7.94 |  | 29.24 | 31.68 | 1.62 | OK |  | OK
6 | 31.76 | 7.96 |  | 29.26 | 31.76 | 1.58 | OK |  | OK
7 | 31.78 | 7.96 |  | 29.2 | 31.76 | 1.64 | OK |  | OK
8 | 31.76 | 7.94 |  | 24.2 | 31.76 | 1.62 | OK |  | OK
9 | 31.78 | 7.94 |  | 29.22 | 31.78 | 1.58 | OK |  | OK
10 | 31.76 | 7.96 |  | 29.24 | 31.76 | 1.62 | OK |  | OK
11 | 31.78 | 7.96 |  | 29.26 | 31.7 | 1.64 | OK |  | OK
12 | 31.74 | 7.94 |  | 29.24 | 31.68 | 1.62 | OK |  | OK
13 | 31.78 | 7.94 |  | 29.22 | 31.8 | 1.58 | OK |  | OK
14
15
16
17
18
19
20
最大值/MAX | 31.78 | 7.98 |  | 29.26 | 31.8 | 1.64 | / |  | /
最小值/MIN | 31.74 | 7.94 |  | 24.2 | 31.68 | 1.56 | / |  | /
平均值/Average | 31.76923 | 7.950769 |  | 28.45692 | 31.74923 | 1.604615 | / |  | /
判定/Judgement | OK | OK |  | OK | OK | OK | OK |  | OK

## OT010007
| 出货检验成绩书 | [5 empty] | 文档号 |  | PR23002-10
[7 empty] | 版本号/修改号 |  | V1.0/0
[7 empty] | 编号 |  | 20121017
一、订单信息
订单号/PO:007-2012-0335
零件号/Part No:SA-S81-905-22/B
规格/Dimension:31.8*31.8*7.9
性能/Grade:40UH
数量/Quantity:70
二、出货报告清单
1.组件尺寸报 /Assembly Dimension Report ■
2.零件尺寸报告/ Part Dimension Report □
3.性能曲线/Capability Curve ■
（常温/normal temperature■ 变温/poikilothermia□）
4.材质报告/Material Report □
5.ROHS报告 □
6.盐雾试验报告/Salt-Fog test Report □
7.恒温恒湿报告/constant temperature and humidity Report □
[5 empty] | 确认/Affirm： |  |  | 检验/Inspection：
| 出货检验成绩书 |  |  |  | Li Huifen |  |  | Wu Huamin
Product Inspection Report
生产单位/Manufacture Units
规格/Size | 31.8×29.1×7.9 |  | 镀层/Plating |  | NICUNI |  | 日期/Date |  | 2012-10-17
产品数量/Quantity: 70 抽样数量/Checked Quantity: 13 检验结果/ Checked Result: OK
内容/Item | 长度 Length | 宽度 Width |  | 高度 Height | 中心距 Distance | 台阶深 Depth | 外观 Appearance |  | 极性 Polarity
单位/Units | （mm） | （mm） |  | （mm） | （mm） | （mm） | / |  | /
测量工具Measurement Tool | 游标卡尺 Callipers | 游标卡尺 Callipers |  | 游标卡尺 Callipers | 投影仪 Projective | 游标卡尺 Callipers | 目测 Visual |  | 高斯计 Gauss
标准/Standard | 31.8 | 7.9 |  | 29.1 | 31.8 | 1.6 | 无磁粉、异物、镀层脱落、明显磕碰伤 |  | N极向下
范围/Scope | 31.60~32.00 | 7.7~8.1 |  | 28.9~29.3 | 31.6-32.0 | 1.5~1.7 | / |  | /
1 | 31.8 | 7.96 |  | 29.16 | 31.8 | 1.56 | OK |  | OK
2 | 31.82 | 7.94 |  | 29.16 | 31.76 | 1.58 | OK |  | OK
3 | 31.78 | 7.94 |  | 29.2 | 31.78 | 1.58 | OK |  | OK
4 | 31.78 | 7.92 |  | 29.2 | 31.76 | 1.6 | OK |  | OK
5 | 31.76 | 7.96 |  | 29.18 | 31.78 | 1.62 | OK |  | OK
6 | 31.8 | 7.94 |  | 29.2 | 31.8 | 1.6 | OK |  | OK
7 | 31.82 | 7.92 |  | 29.18 | 31.76 | 1.5 | OK |  | OK
8 | 31.78 | 7.94 |  | 29.16 | 31.78 | 1.58 | OK |  | OK
9 | 31.78 | 7.96 |  | 29.2 | 31.76 | 1.6 | OK |  | OK
10 | 31.76 | 7.94 |  | 29.2 | 31.78 | 1.6 | OK |  | OK
11 | 31.8 | 7.92 |  | 29.18 | 31.76 | 1.5 | OK |  | OK
12 | 31.8 | 7.96 |  | 29.18 | 31.78 | 1.58 | OK |  | OK
13 | 31.82 | 7.94 |  | 29.16 | 31.76 | 1.6 | OK |  | OK
14
15
16
17
18
19
20
最大值/MAX | 31.82 | 7.96 |  | 29.2 | 31.8 | 1.62 | / |  | /
最小值/MIN | 31.76 | 7.92 |  | 29.16 | 31.76 | 1.5 | / |  | /
平均值/Average | 31.79231 | 7.941538 |  | 29.18154 | 31.77385 | 1.576923 | / |  | /
判定/Judgement | OK | OK |  | OK | OK | OK | OK |  | OK

## OT010008
| 出货检验成绩书 | [5 empty] | 文档号 |  | PR23002-10
[7 empty] | 版本号/修改号 |  | V1.0/0
[7 empty] | 编号 |  | 20121017
一、订单信息
订单号/PO:007-2012-0335
零件号/Part No:SA-S81-905-22/C
规格/Dimension:31.8*31.8*7.9
性能/Grade:40UH
数量/Quantity:140
二、出货报告清单
1.组件尺寸报 /Assembly Dimension Report ■
2.零件尺寸报告/ Part Dimension Report □
3.性能曲线/Capability Curve ■
（常温/normal temperature■ 变温/poikilothermia□）
4.材质报告/Material Report □
5.ROHS报告 □
6.盐雾试验报告/Salt-Fog test Report □
7.恒温恒湿报告/constant temperature and humidity Report □
[5 empty] | 确认/Affirm： |  |  | 检验/Inspection：
| 出货检验成绩书 |  |  |  | Li Huifen |  |  | Wu Huamin
Product Inspection Report
生产单位/Manufacture Units
规格/Size | 31.8×29.1×7.9 |  | 镀层/Plating |  | NICUNI |  | 日期/Date |  | 2012-10-17
产品数量/Quantity: 140 抽样数量/Checked Quantity: 20 检验结果/ Checked Result: OK
内容/Item | 长度 Length | 宽度 Width |  | 高度 Height | 中心距 Distance | 台阶深 Depth | 外观 Appearance |  | 极性 Polarity
单位/Units | （mm） | （mm） |  | （mm） | （mm） | （mm） | / |  | /
测量工具Measurement Tool | 游标卡尺 Callipers | 游标卡尺 Callipers |  | 游标卡尺 Callipers | 投影仪 Projective | 游标卡尺 Callipers | 目测 Visual |  | 高斯计 Gauss
标准/Standard | 31.8 | 7.9 |  | 29.1 | 31.8 | 1.6 | 无磁粉、异物、镀层脱落、明显磕碰伤 |  | N极向右
范围/Scope | 31.60~32.00 | 7.7~8.1 |  | 28.9~29.3 | 31.6-32.0 | 1.5~1.7 | / |  | /
1 | 31.76 | 7.96 |  | 29.26 | 31.7 | 1.58 | OK |  | OK
2 | 31.8 | 7.96 |  | 29.26 | 31.73 | 1.56 | OK |  | OK
3 | 31.82 | 7.92 |  | 29.29 | 31.75 | 1.6 | OK |  | OK
4 | 31.82 | 7.92 |  | 29.26 | 31.76 | 1.58 | OK |  | OK
5 | 31.78 | 7.94 |  | 29.24 | 31.75 | 1.6 | OK |  | OK
6 | 31.76 | 7.96 |  | 29.28 | 31.73 | 1.6 | OK |  | OK
7 | 31.78 | 7.96 |  | 29.28 | 31.76 | 1.6 | OK |  | OK
8 | 31.78 | 7.94 |  | 29.24 | 31.75 | 1.58 | OK |  | OK
9 | 31.76 | 7.94 |  | 29.26 | 31.78 | 1.54 | OK |  | OK
10 | 31.78 | 7.92 |  | 29.26 | 31.75 | 1.6 | OK |  | OK
11 | 31.76 | 7.96 |  | 29.26 | 31.76 | 1.6 | OK |  | OK
12 | 31.78 | 7.96 |  | 29.29 | 31.76 | 1.58 | OK |  | OK
13 | 31.76 | 7.92 |  | 29.26 | 31.78 | 1.56 | OK |  | OK
14 | 31.8 | 7.92 |  | 29.24 | 31.75 | 1.6 | OK |  | OK
15 | 31.82 | 7.94 |  | 29.28 | 31.73 | 1.58 | OK |  | OK
16 | 31.82 | 7.96 |  | 29.28 | 31.76 | 1.6 | OK |  | OK
17 | 31.78 | 7.96 |  | 29.24 | 31.75 | 1.6 | OK |  | OK
18 | 31.76 | 7.94 |  | 29.26 | 31.78 | 1.58 | OK |  | OK
19 | 31.78 | 7.92 |  | 29.26 | 31.75 | 1.64 | OK |  | OK
20 | 31.78 | 7.96 |  | 29.28 | 31.76 | 1.62 | OK |  | OK
最大值/MAX | 31.82 | 7.96 |  | 29.29 | 31.78 | 1.64 | / |  | /
最小值/MIN | 31.76 | 7.92 |  | 29.24 | 31.7 | 1.54 | / |  | /
平均值/Average | 31.784 | 7.943 |  | 29.264 | 31.752 | 1.59 | / |  | /
判定/Judgement | OK | OK |  | OK | OK | OK | OK |  | OK