## Front Page
MEASUREMENT SUMMARY FOR SLAC EPU FOR BL04
TS**= with Tune shims
| Turn HP |  | Turn HP TS** |  |  | Turn CP- |  | Turn CP- TS** |  |  | Turn CP+ |  | Turn CP+ TS** |  |  | Turn VP |  | VP 1-3 set +35000 2-4 -35000
Gap | Izc | Ixc | Izc | Ixc |  | Izc | Ixc | Izc | Ixc |  | Izc | Ixc | Izc | Ixc |  | Izc | Ixc
13 | 0.24 | -0.31 | 0.63 | -0.28 |  | 1.04 | 0.02 | 1.34 | 0.73 |  | 0.51 | -0.24 | 0.81 | -0.13 |  | 1.5 | 0.95
20 | 0.26 | -0.26 |  |  |  | 0.86 | -0.04 |  |  |  | 0.57 | -0.04
30 | 0.22 | -0.17 | 0.48 | -0.22 |  | 0.74 | -0.04 | 0.83 | 0.06 |  | 0.6 | 0.03 | 0.83 | -0.11 |  | 0.38 | -0.03
40 | 0.2 | -0.1 |  |  |  | 0.73 | -0.08 |  |  |  | 0.51 | 0
120 | 0 | 0 |  |  |  | 0.11 | 0.01 |  |  |  | 0.12 | -0.03 |  |  |  | 0 | 0.05
Gap | Quick Scan (2.1.1.) |  |  |  |  | Quick Scan (2.1.1.) |  |  |  |  | Quick Scan (2.1.1.) |  |  |  |  | Quick Scan (2.1.1.)
| HP | HP | Temp | Z_set |  | CP- | CP- | Temp | Z_set |  | CP+ | CP+ | Temp | Z_set |  | VP+ |  | Temp | Z_set
13 gap Before MF off | SLACi1894.dat | SLACi1895.dat | 19.9 | 0
13 mm gap MF off | SLACi1896.dat | SLACi1897.dat | 19.8 | 0
13 | SLACi1902.dat | SLACi1903.dat | 19.8 | 0 |  | SLACi1984.dat | SLACi1985.dat | 20 | 17750 |  | SLACi1978.dat | SLACi1979.dat | 20.1 | 17750 |  | SLACi1962.dat | SLACi1963.dat | 20.9 | 35000
20 | SLACi1931.dat | SLACi1932.dat | 19.8 | 0 |  | SLACi1988.dat | SLACi1989.dat | 20.4 | 19100 |  | SLACi1992.dat | SLACi1993.dat | 20.4 | 19100 |  | SLACi1960.dat | SLACi1961.dat | 20.9 | 35000
30 | SLACi1935.dat | SLACi1936.dat | 19.9 | 0 |  | SLACi2028.dat | SLACi2029.dat | 19.5 | 20840 |  | SLACi2024.dat | SLACi2025.dat | 19.4 | 20840 |  | SLACi1954.dat | SLACi1955.dat | 20.8 | 35000
40 | SLACi1939.dat | SLACi1940.dat | 19.9 | 0 |  | SLACi2012.dat | SLACi2013.dat | 20.8 | 22350 |  | SLACi2008.dat | SLACi2009.dat | 20.8 | 22350 |  | SLACi1952.dat | SLACi1953.dat | 20.8 | 35000
120 | SLACi1884.dat | SLACi1888.dat | 19.9 | 0 |  | SLACi2004.dat | SLACi2005.dat | 20.7 | 28500 |  | SLACi2000.dat | SLACi2001.dat | 20.6 | 28500 |  | SLACi1946.dat | SLACi1947.dat | 20.8 | 35000
| Coil Scan |  |  |  |  | Coil Scan |  |  |  |  | Coil Scan |  |  |  |  | Coil Scan
120 | 1885 | 1889 | 19.9 | 0 | [14 empty] | 35000
| Coil Twist Quick Scan (2.1.2.) |  |  |  |  | Coil Twist Quick Scan (2.1.2.) |  |  |  |  | Coil Twist Quick Scan (2.1.2.) |  |  |  |  | Coil Twist Quick Scan (2.1.2.)
13 | SLACi1910.dat | SLACi1911.dat | 19.8 | 0 |  | SLACi1982.dat | SLACi1983.dat | 20 | 17750 |  | SLACi1980.dat | SLACi1981.dat | 20 | 17750 |  | SLACi1964.dat | SLACi1965.dat | 20.9 | 35000
13 New | SLACi2053.dat | SLACi2054.dat | 20.4 | 0 |  | SLACi2049.dat | SLACi2050.dat | 20.4 | 17750 |  | SLACi2055.dat | SLACi2056.dat | 20.6 | 17750 |  | SLACi2057.dat | SLACi2058.dat | 20.6 | 35000
20 | SLACi1929.dat | SLACi1930.dat | 19.9 | 0 |  | SLACi1986.dat | SLACi1987.dat | 20.4 | 19100 |  | SLACi1990.dat | SLACi1991.dat | 20.4 | 19100 |  | SLACi1958.dat | SLACi1959.dat | 20.9 | 35000
20 New | SLACi2063.dat | SLACi2064.dat | 20.5 | 0 |  | SLACi2065.dat | SLACi2066.dat | 20.5 | 19100 |  | SLACi2061.dat | SLACi2062.dat | 20.7 | 19100 |  | SLACi2059.dat | SLACi2060.dat | 20.6 | 35000
30 | SLACi1933.dat | SLACi1934.dat | 19.9 | 0 |  | SLACi2026.dat | SLACi2027.dat | 19.5 | 20840 |  | SLACi2022.dat | SLACi2023.dat | 19.4 | 20840 |  | SLACi1956.dat | SLACi1957.dat | 20.9 | 35000
30 New | SLACi2069.dat | SLACi2070.dat | 20 | 0 |  | SLACi2067.dat | SLACi2068.dat | 20 | 20840 |  | SLACi2071.dat | SLACi2072.dat | 20 | 20840 |  | SLACi2073.dat | SLACi2074.dat | 20 | 35000
40 | SLACi1937.dat | SLACi1938.dat | 19.8 | 0 |  | SLACi2010.dat | SLACi2011.dat | 20.8 | 22350 |  | SLACi2006.dat | SLACi2007.dat | 20.8 | 22350 |  | SLACi1950.dat | SLACi1951.dat | 20.8 | 35000
40 New | SLACi2079.dat | SLACi2080.dat | 20 | 0 |  | SLACi2081.dat | SLACi2082.dat | 20 | 22350 |  | SLACi2077.dat | SLACi2078.dat | 20 | 22350 |  | SLACi2075.dat | SLACi2076.dat | 20 | 35000
120 | SLACi1891.dat | SLACi1892.dat | 19.9 | 0 |  | SLACi2002.dat | SLACi2003.dat | 20.7 | 28500 |  | SLACi1998.dat | SLACi1999.dat | 20.6 | 28500 |  | SLACi1948.dat | SLACi1949.dat | 20.8 | 35000
120 New | SLACi2085.dat | SLACi2086.dat | 20.1 | 0 |  | SLACi2083.dat | SLACi2084.dat | 20.1 | 28500 |  | SLACi2087.dat | SLACi2088.dat | 20.2 | 28500 |  | SLACi2089.dat | SLACi2090.dat | 20.1 | 35000
| Hall Scan (2.1.3.) |  |  |  |  | Hall Scan (2.1.3.) |  |  |  |  | Hall Scan (2.1.3.) |  |  |  |  | Hall Scan (2.1.3.)
13 | SLACh333.dat | SLACh334.dat | 19.9 | 0 |  | SLACh379.dat | SLACh380.dat | 20.1 | 17750 |  | SLACh377.dat | SLACh378.dat | 20.2 | 17750
20 | SLACh345.dat | SLACh346.dat | 19.9 | 0 |  | SLACh385.dat | SLACh386.dat | 20.4 | 19100 |  | SLACh387.dat | SLACh388.dat | 20.4 | 19100
30 | SLACh364.dat | SLACh365.dat | 19.9 | 0 |  | SLACh414.dat | SLACh415.dat | 19.7 | 20840 |  | SLACh410.dat | SLACh411.dat | 19.4 | 20840 |  | SLACh429.dat | SLACh430.dat | 20 | 35000
40 | SLACh366.dat | SLACh367.dat | 19.8 | 0 |  | SLACh400.dat | SLACh401.dat | 20.8 | 22350 |  | SLACh398.dat | SLACh399.dat | 20.8 | 22350
120 | SLACh329.dat | SLACh330.dat | 19.8 | 0 |  | SLACh393.dat | SLACh394.dat | 20.7 | 28500 |  | SLACh391.dat | SLACh392.dat | 20.5 | 28500
Z Alignment 50 mm Gap (1.1) | [5 empty] | Bx Analysis |  | By Analysis
Gap | y-10 | y-5 | 0 | y+5 | y+10 | Pitch | Offset | Pitch | Offset
50 HP | SLACh246.dat | SLACh247.dat | SLACh248.dat | SLACh249.dat | SLACh250.dat | NAN | NAN | -0.075 | -0.03
X Alignment 50 mm Gap | [5 empty] | Bx Analysis |  | By Analysis
Gap | x-20 | x-10 | 0 | x+10 | x+20 | Pitch | Offset | Pitch | Offset
50 HP | SLACh271.dat | SLACh272.dat | SLACh273.dat | SLACh274.dat | SLACh275.dat | NAN | NAN | 0.0998 | -0.0312
Reproducibility Stability test HP Mode (1.2 and 1.3 and 1.4)
Gap 13 | 1 | 2 | 3 | 4 | 5
Hall | SLACh368.dat | SLACh369.dat | SLACh370.dat | SLACh371.dat | SLACh372.dat
Quick Scan | SLACi1971.dat | SLACi1972.dat | SLACi1973.dat | SLACi1974.dat | SLACi1975.dat
Quick Twist Scan | SLACi1966.dat | SLACi1967.dat | SLACi1968.dat | SLACi1969.dat | SLACi1970.dat
Normal Scan | SLACi1976.dat | SLACi1977.dat | Temp 21.0
Normal Twist Scan
Hall Scan (2.1.4.)
| HP | HP | Temp | Z_set |  | CP- | CP- | Temp | Z_set |  | CP+ | CP+ | Temp | Z_set |  | VP | VP | Temp | Z_set
From 13 to 30 | SLACh417.dat | SLACh418.dat | 19.4 | 0 |  | SLACh421.dat | SLACh422.dat | 19.7 | 20840 |  | SLACh425.dat | SLACh426.dat | 19.8 | 20840 |  | SLACh429.dat | SLACh430.dat | 20 | 35000
From 40 to 30 | SLACh419.dat | SLACh420.dat | 19.6 | 0 |  | SLACh423.dat | SLACh424.dat | 19.7 | 20840 |  | SLACh427.dat | SLACh428.dat | 19.9 | 20840 |  | SLACh431.dat | SLACh432.dat | 20 | 35000
With Tune Shims (3.1 and 3.2)
| HP | HP | Temp | Z_set |  | CP- | CP- | Temp | Z_set |  | CP+ | CP+ | Temp | Z_set |  | VP | VP | Temp | Z_set
Gap | Hall Scan |  |  |  |  | Hall Scan |  |  |  |  | Hall Scan |  |  |  |  | Hall Scan
13 | SLACh440.dat | SLACh441.dat | 20.4 | 0 |  | SLACh444.dat | SLACh445.dat | 20.5 | 17750 |  | SLACh442.dat | SLACh443.dat | 20.4 | 17750 |  | SLACh456.dat | SLACh457.dat | 20.6 | 35000
30 | SLACh448.dat | SLACh449.dat | 20.7 | 0 |  | SLACh450.dat | SLACh451.dat | 20.6 | 20840 |  | SLACh452.dat | SLACh453.dat | 20.6 | 20840 |  | SLACh454.dat | SLACh455.dat | 20.6 | 35000
| Quick Scan |  |  |  |  | Quick Scan |  |  |  |  | Quick Scan |  |  |  |  | Quick Scan
13 | SLACi2101.dat | SLACi2102.dat | 20.4 | 0 |  | SLACi2105.dat | SLACi2106.dat | 20.5 | 17750 |  | SLACi2103.dat | SLACi2104.dat | 20.4 | 17750 |  | SLACi2125.dat | SLACi2126.dat | 20.6 | 35000
30 | SLACi2109.dat | SLACi2110.dat | 20.7 | 0 |  | SLACi2111.dat | SLACi2112.dat | 20.6 | 20840 |  | SLACi2113.dat | SLACi2114.dat | 20.6 | 20840 |  | SLACi2115.dat | SLACi2116.dat | 20.6 | 35000
| Coil Twist Quick Scan |  |  |  |  | Coil Twist Quick Scan |  |  |  |  | Coil Twist Quick Scan |  |  |  |  | Coil Twist Quick Scan
13 | SLACi2119.dat | SLACi2120.dat | 20.7 | 0 |  | SLACi2117.dat | SLACi2118.dat | 20.7 | 17750 |  | SLACi2021.dat | SLACi2022.dat | 20.7 | 17750 |  | SLACi2123.dat | SLACi2124.dat | 20.6 | 35000
Off Axis Hall Scan 13.3mm Gap HP Mode (1.4) No Tune Shims
Xpos | X-25 | x-24 | x-22 | x-20 | x-18 | x-16 | x-14 | x-12 | x-10 | x-8 | x-6 | x-4 | x-2 | 0 | x2 | x4 | x6 | x8 | x10 | x12 | x14 | x16 | x18 | x20 | x22 | x24 | x25
Hall Scan | 297 | 298 | 299 | 300 | 301 | 302 | 303 | 304 | 305 | 306 | 307 | 308 | 309 | 310 | 311 | 312 | 313 | 314 | 315 | 316 | 317 | 318 | 319 | 320 | 321 | 322 | 323
Ix Turn | 0.5 | 0.41 | 0.28 | 0.19 | 0.19 | -0.04 | 0 | -0.15 | -0.49 | -0.47 | -0.54 | -0.35 | -0.41 | -0.38 | -0.37 | -0.2 | 0 | -0.01 | -0.01 | 0.01 | -0.18 | 0.09 | 0.18 | 0.29 | 0.39 | 0.6 | 0.52
Iz Turn | 1.13 | 0.94 | 0.67 | 0.57 | 0.57 | 0.74 | 0.9 | 0.91 | 0.96 | 0.73 | 0.55 | 0.62 | 0.41 | 0.08 | -0.02 | -0.24 | -0.01 | 0.1 | 0.24 | 0.23 | 0.12 | -0.14 | 0.06 | 0.03 | -0.11 | -0.15 | -0.28
Jz Turn | 0.9 | 0.68 | 0.4 | 0.14 | 0.07 | -0.04 | 0.07 | 0.24 | 0.33 | 0.4 | 0.4 | 0.51 | 0.28 | 0.01 | -0.32 | -0.56 | -0.47 | -0.18 | -0.11 | -0.27 | -0.38 | -0.24 | 0.06 | 0.53 | 0.86 | 1.31 | 1.33
Jx Turn | -0.81 | -0.87 | -0.89 | -0.8 | -0.86 | -0.84 | -0.8 | -0.93 | -0.95 | -0.97 | -0.9 | -0.68 | -0.47 | -0.54 | -0.51 | -0.32 | -0.12 | -0.13 | -0.11 | -0.17 | -0.18 | -0.05 | 0.19 | 0.54 | 0.74 | 1.06 | 1.09
Indice | 297 | 298 | 299 | 300 | 301 | 302 | 303 | 304 | 305 | 306 | 307 | 308 | 309 | 310 | 311 | 312 | 313 | 314 | 315 | 316 | 317 | 318 | 319 | 320 | 321 | 322 | 323
Gap | 13.4 | 13.4 | 13.4 | 13.4 | 13.4 | 13.4 | 13.4 | 13.4 | 13.4 | 13.4 | 13.4 | 13.4 | 13.4 | 13.4 | 13.4 | 13.4 | 13.4 | 13.4 | 13.4 | 13.4 | 13.4 | 13.4 | 13.4 | 13.4 | 13.4 | 13.4 | 13.4
Ix | 0.79 | 0.92 | 0.91 | 0.7 | 0.46 | 0.67 | 0.43 | 0.32 | 0.06 | 0.1 | 0.07 | 0.23 | 0.22 | -0.04 | 0.32 | 0.43 | 0.55 | 0.59 | 0.56 | 0.48 | 0.7 | 0.47 | 0.6 | 0.61 | 0.66 | 0.92 | 0.73
Iz | -3.14 | -3.06 | -3.07 | -2.76 | -2.85 | -2.92 | -3.17 | -3.11 | -3.04 | -2.86 | -2.76 | -2.84 | -2.63 | -2.23 | -1.86 | -2.03 | -2.14 | -2.27 | -2.46 | -2.65 | -2.3 | -2.49 | -2.33 | -2.32 | -2.41 | -2.26 | -2.17
Jx | 2.5899 | 2.7278 | 2.7055 | 2.3174 | 2.0272 | 2.3596 | 2.0585 | 1.9109 | 1.63 | 1.6504 | 1.634 | 1.6084 | 1.2806 | 0.6858 | 1.3414 | 1.2706 | 1.3452 | 1.3291 | 1.3198 | 1.2338 | 1.5557 | 1.0647 | 0.8624 | 0.5924 | 0.1264 | 0.0114 | -0.4893
Jz | -4.3555 | -4.5915 | -5.1615 | -5.1146 | -5.5329 | -5.7752 | -6.0525 | -5.7276 | -5.3689 | -5.0342 | -4.7652 | -4.732 | -4.511 | -4.4425 | -4.4988 | -5.201 | -5.2181 | -4.9645 | -5.1367 | -5.5018 | -5.2081 | -5.4031 | -4.5463 | -3.6951 | -3.167 | -2.3794 | -2.0776
| 0.9232 | 0.9279 | 0.9354 | 0.9405 | 0.9435 | 0.9446 | 0.9439 | 0.9414 | 0.9371 | 0.9306 | 0.9219 | 0.9111 | 0.9005 | 0.8951 | 0.8985 | 0.9079 | 0.9184 | 0.9272 | 0.9339 | 0.9385 | 0.9413 | 0.9423 | 0.9415 | 0.9388 | 0.934 | 0.9268 | 0.9221
| 0.0047 | 0.0048 | 0.0049 | 0.0049 | 0.005 | 0.0051 | 0.0052 | 0.0052 | 0.0052 | 0.0052 | 0.0051 | 0.0048 | 0.0044 | 0.0041 | 0.0041 | 0.0042 | 0.0042 | 0.0042 | 0.0042 | 0.0041 | 0.0041 | 0.004 | 0.004 | 0.0039 | 0.0039 | 0.0038 | 0.0038
| 0 | 0 | 0 | 0 | 0 | 0 | 0 | 0 | 0 | 0 | 0 | 0 | 0 | 0 | 0 | 0 | 0 | 0 | 0 | 0 | 0 | 0 | 0 | 0 | 0 | 0 | 0
| 0 | 0 | 0 | 0 | 0 | 0 | 0 | 0 | 0 | 0 | 0 | 0 | 0 | 0 | 0 | 0 | 0 | 0 | 0 | 0 | 0 | 0 | 0 | 0 | 0 | 0 | 0
| 3.21 | 3.26 | 3.4 | 3.47 | 3.59 | 3.67 | 3.72 | 3.66 | 3.61 | 3.56 | 3.53 | 3.53 | 3.5 | 3.51 | 3.52 | 3.65 | 3.61 | 3.49 | 3.48 | 3.53 | 3.46 | 3.52 | 3.37 | 3.27 | 3.23 | 3.23 | 3.22
| 0 | 0 | 0 | 0 | 0 | 0 | 0 | 0 | 0 | 0 | 0 | 0 | 0 | 0 | 0 | 0 | 0 | 0 | 0 | 0 | 0 | 0 | 0 | 0 | 0 | 0 | 0
| 22.076 | 21.818 | 7.199 | 7.116 | 21.071 | 21.013 | 21.035 | 21.137 | 7.154 | 21.599 | 7.372 | 7.535 | 22.95 | 23.213 | 7.732 | 7.589 | 22.165 | 21.774 | 21.484 | 21.286 | 7.101 | 21.137 | 21.184 | 7.149 | 21.548 | 21.895 | 7.417
| 16.37 | 16.88 | 17.52 | 16.73 | 16.64 | 18.5 | 18.12 | 17.81 | 16.92 | 16.42 | 15.78 | 14.81 | 12.71 | 9.93 | 10.97 | 9.27 | 8.27 | 7.34 | 7.02 | 6.9 | 7.83 | 6.72 | 6.1 | 6.33 | 7.91 | 8.76 | 9.94
| 22.18 | 24.88 | 29.85 | 31.46 | 34.27 | 35.77 | 36 | 32.92 | 29.26 | 25.82 | 22.18 | 19.79 | 17.13 | 16.73 | 16.27 | 16.76 | 16.44 | 16.66 | 16.94 | 17.29 | 17.64 | 17.98 | 18.15 | 18.76 | 19.81 | 23.74 | 25
ROLLOFF ANALYSIS
|  |  |  | Pole 3 |  |  |  | Pole 9 |  |  |  | Pole 15 |  |  |  | Pole 21 |  |  |  | Pole 27
| X_pos | S_pos |  | 765 |  |  |  | 1185 |  |  |  | 1605 |  |  |  | 2026 |  |  |  | 2446
|  | Gap |  | 30 | 13 | 13 |  | 30 | 13 | 13 |  | 30 | 13 | 13 |  | 30 | 13 | 13 |  | 30 | 13 | 13
|  | Phase |  | HP | CP- | CP+ |  | HP | CP- | CP+ |  | HP | CP- | CP+ |  | HP | CP- | CP+ |  | HP | CP- | CP+
| -26 |  |  | -0.32592 | -0.41261 | -0.41094 |  | -0.3254 | -0.40855 | -0.40878 |  | -0.3233 | -0.40799 | -0.40255 |  | -0.32337 | -0.40805 | -0.40513 |  | -0.31967 | -0.399999 | -0.40389
| -24 |  |  | -0.33261 | -0.4173 | -0.41553 |  | -0.33215 | -0.41326 | -0.41348 |  | -0.32995 | -0.41263 | -0.40705 |  | -0.33007 | -0.41285 | -0.40982 |  | -0.3263 | -0.40462 | -0.4086
| -22 |  |  | -0.33801 | -0.42061 | -0.41878 |  | -0.3376 | -0.41663 | -0.41688 |  | -0.33529 | -0.41598 | -0.41025 |  | -0.33547 | -0.41622 | -0.41318 |  | -0.3316 | -0.40795 | -0.412
| -20 |  |  | -0.34226 | -0.42278 | -0.42088 |  | -0.3419 | -0.41892 | -0.41922 |  | -0.33952 | -0.4182 | -0.41235 |  | -0.33973 | -0.41843 | -0.41539 |  | -0.33581 | -0.41013 | -0.41428
| -18 |  |  | -0.34553 | -0.42391 | -0.42199 |  | -0.34521 | -0.4202 | -0.42064 |  | -0.34273 | -0.41948 | -0.4135 |  | -0.34301 | -0.41963 | -0.41661 |  | -0.33902 | -0.41136 | -0.41561
| -16 |  |  | -0.34788 | -0.42414 | -0.42219 |  | -0.34759 | -0.42061 | -0.4212 |  | -0.34505 | -0.41987 | -0.4138 |  | -0.34537 | -0.41985 | -0.41692 |  | -0.34136 | -0.41169 | -0.41606
| -14 |  |  | -0.34943 | -0.42352 | -0.42153 |  | -0.34918 | -0.42018 | -0.42097 |  | -0.34661 | -0.41937 | -0.41328 |  | -0.34695 | -0.41918 | -0.41641 |  | -0.34292 | -0.4112 | -0.4157
| -12 |  |  | -0.35032 | -0.42209 | -0.42 |  | -0.35007 | -0.41892 | -0.41998 |  | -0.34745 | -0.41794 | -0.41196 |  | -0.34785 | -0.41762 | -0.41509 |  | -0.3438 | -0.40993 | -0.41457
| -10 |  |  | -0.35066 | -0.41979 | -0.41761 |  | -0.35035 | -0.41676 | -0.41816 |  | -0.34772 | -0.4155 | -0.40984 |  | -0.34818 | -0.41521 | -0.41295 |  | -0.34412 | -0.40785 | -0.41265
| -8 |  |  | -0.35057 | -0.4166 | -0.41433 |  | -0.35015 | -0.41356 | -0.41538 |  | -0.34755 | -0.41193 | -0.40688 |  | -0.34806 | -0.41186 | -0.40991 |  | -0.34403 | -0.40493 | -0.40992
| -6 |  |  | -0.3502 | -0.41243 | -0.41017 |  | -0.3496 | -0.40921 | -0.41165 |  | -0.34705 | -0.4073 | -0.40305 |  | -0.34765 | -0.40751 | -0.40596 |  | -0.34365 | -0.40115 | -0.40628
| -4 |  |  | -0.34974 | -0.4074 | -0.40538 |  | -0.34892 | -0.4037 | -0.40706 |  | -0.3464 | -0.40178 | -0.39857 |  | -0.3471 | -0.40235 | -0.40134 |  | -0.34317 | -0.39671 | -0.40198
| -2 |  |  | -0.34935 | -0.40248 | -0.40105 |  | -0.34823 | -0.39786 | -0.40253 |  | -0.3458 | -0.39648 | -0.39446 |  | -0.3466 | -0.39721 | -0.39701 |  | -0.34276 | -0.39263 | -0.3979
| 0 |  |  | -0.34919 | -0.39967 | -0.39909 |  | -0.34775 | -0.39373 | -0.4 |  | -0.34541 | -0.39334 | -0.39266 |  | -0.34628 | -0.39407 | -0.39495 |  | -0.34257 | -0.39087 | -0.39587
| 2 |  |  | -0.34928 | -0.4005 | -0.40077 |  | -0.34752 | -0.39324 | -0.40107 |  | -0.34528 | -0.39385 | -0.39452 |  | -0.34622 | -0.39452 | -0.39658 |  | -0.34264 | -0.3928 | -0.39723
| 4 |  |  | -0.3496 | -0.404 | -0.4048 |  | -0.34755 | -0.3958 | -0.40475 |  | -0.34538 | -0.39708 | -0.39885 |  | -0.34637 | -0.39769 | -0.4009 |  | -0.34293 | -0.3972 | -0.40089
| 6 |  |  | -0.35 | -0.40823 | -0.40917 |  | -0.34772 | -0.39953 | -0.40905 |  | -0.34562 | -0.40108 | -0.40371 |  | -0.34663 | -0.40155 | -0.40587 |  | -0.34331 | -0.40205 | -0.40495
| 8 |  |  | -0.35031 | -0.412 | -0.41286 |  | -0.34787 | -0.4031 | -0.41279 |  | -0.3458 | -0.40472 | -0.40789 |  | -0.34682 | -0.40496 | -0.41021 |  | -0.34361 | -0.40624 | -0.40835
| 10 |  |  | -0.35037 | -0.415 | -0.41567 |  | -0.34779 | -0.40604 | -0.41566 |  | -0.34576 | -0.40762 | -0.41118 |  | -0.34678 | -0.4076 | -0.41365 |  | -0.34365 | -0.40952 | -0.41091
| 12 |  |  | -0.35 | -0.4172 | -0.41762 |  | -0.34735 | -0.40823 | -0.41767 |  | -0.34533 | -0.40977 | -0.41355 |  | -0.34636 | -0.40945 | -0.41621 |  | -0.34328 | -0.41189 | -0.41265
| 14 |  |  | -0.34909 | -0.41857 | -0.41875 |  | -0.34641 | -0.40964 | -0.41887 |  | -0.3444 | -0.41115 | -0.41507 |  | -0.34542 | -0.41053 | -0.41789 |  | -0.34236 | -0.41336 | -0.41358
| 16 |  |  | -0.34751 | -0.41918 | -0.41912 |  | -0.34481 | -0.41026 | -0.41926 |  | -0.34282 | -0.41176 | -0.41573 |  | -0.34385 | -0.41087 | -0.4187 |  | -0.34079 | -0.41397 | -0.41375
| 18 |  |  | -0.34519 | -0.41895 | -0.41868 |  | -0.34248 | -0.41007 | -0.41884 |  | -0.3405 | -0.41158 | -0.41555 |  | -0.34154 | -0.41045 | -0.41862 |  | -0.33847 | -0.41374 | -0.4131
| 20 |  |  | -0.34198 | -0.41784 | -0.4174 |  | -0.33929 | -0.40898 | -0.41756 |  | -0.33731 | -0.41053 | -0.41446 |  | -0.33839 | -0.40922 | -0.41763 |  | -0.33528 | -0.41262 | -0.41164
| 22 |  |  | -0.33779 | -0.41576 | -0.41517 |  | -0.33511 | -0.40692 | -0.4153 |  | -0.33317 | -0.40852 | -0.41239 |  | -0.33425 | -0.40707 | -0.4156 |  | -0.33114 | -0.41048 | -0.40925
| 24 |  |  | -0.33248 | -0.41257 | -0.41183 |  | -0.32983 | -0.40378 | -0.41203 |  | -0.32791 | -0.4054 | -0.40925 |  | -0.32905 | -0.40391 | -0.41243 |  | -0.32585 | -0.40725 | -0.40578
| 26 |  |  | -0.32591 | -0.40803 | -0.4072 |  | -0.32324 | -0.39933 | -0.40744 |  | -0.32136 | -0.40093 | -0.40475 |  | -0.32257 | -0.39955 | -0.40788 |  | -0.31938 | -0.40267 | -0.40107
Corrections Coils
Vertical |  | 6.2 Volt | [7 empty] | Horizontal |  | 5 Volt
| Gap | Amp | 10 | 10 | 0 | 0 | -10 | -10 |  |  | Gap | Amp | 10 | 10 | 0 | 0 | -10 | -10
| 120 | [9 empty] | 120
Normal |  |  | SLACi2131.dat | SLACi2132.dat | SLACi2133.dat | SLACi2134.dat | SLACi2135.dat | SLACi2136.dat |  | Normal |  |  | SLACi2320.dat | SLACi2321.dat | SLACi2324.dat | SLACi2325.dat | SLACi2328.dat | SLACi2329.dat
Twist |  |  | SLACi2142.dat | SLACi2141.dat | SLACi2140.dat | SLACi2139.dat | SLACi2138.dat | SLACi2137.dat |  | Twist |  |  | SLACi2318.dat | SLACi2319.dat | SLACi2322.dat | SLACi2323.dat | SLACi2326.dat | SLACi2327.dat
| 40 | [9 empty] | 40
Normal |  |  | SLACi2145.dat | SLACi2146.dat | SLACi2159.dat | SLACi2150.dat | SLACi2153.dat | SLACi2154.dat |  | Normal |  |  | SLACi2316.dat | SLACi2317.dat | SLACi2312.dat | SLACi2313.dat | SLACi2308.dat | SLACi2309.dat
Twist |  |  | SLACi2143.dat | SLACi2144.dat | SLACi2147.dat | SLACi2148.dat | SLACi2151.dat | SLACi2152.dat |  | Twist |  |  | SLACi2314.dat | SLACi2315.dat | SLACi2310.dat | SLACi2311.dat | SLACi2306.dat | SLACi2307.dat
| 30 | [9 empty] | 30
Normal |  |  | SLACi2165.dat | SLACi2166.dat | SLACi2161.dat | SLACi2162.dat | SLACi2157.dat | SLACi2158.dat |  | Normal |  |  | SLACi2296.dat | SLACi2297.dat | SLACi2300.dat | SLACi2301.dat | SLACi2304.dat | SLACi2305.dat
Twist |  |  | SLACi2163.dat | SLACi2164.dat | SLACi2159.dat | SLACi2160.dat | SLACi2155.dat | SLACi2156.dat |  | Twist |  |  | SLACi2294.dat | SLACi2295.dat | SLACi2298.dat | SLACi2299.dat | SLACi2302.dat | SLACi2303.dat
| 20 | [9 empty] | 20
Normal |  |  | SLACi2169.dat | SLACi2170.dat | SLACi2171.dat | SLACi2172.dat | SLACi2177.dat | SLACi2178.dat |  | Normal |  |  | SLACi2292.dat | SLACi2293.dat | SLACi2284.dat | SLACi2285.dat | SLACi2288.dat | SLACi2289.dat
Twist |  |  | SLACi2167.dat | SLACi2168.dat | SLACi2173.dat | SLACi2174.dat | SLACi2175.dat | SLACi2176.dat |  | Twist |  |  | SLACi2290.dat | SLACi2291.dat | SLACi2282.dat | SLACi2283.dat | SLACi2286.dat | SLACi2287.dat
| 13 HP | [9 empty] | 13 HP
Normal |  |  | SLACi2217.dat | SLACi2218.dat | SLACi2213.dat | SLACi2214.dat | SLACi2181.dat | SLACi2182.dat |  | Normal |  |  | SLACi2344.dat | SLACi2345.dat | SLACi2240.dat | SLACi2241.dat | SLACi2332.dat | SLACi2333.dat
Twist |  |  | SLACi2215.dat | SLACi2216.dat | SLACi2211.dat | SLACi2212.dat | SLACi2179.dat | SLACi2180.dat |  | Twist |  |  | SLACi2342.dat | SLACi2343.dat | SLACi2238.dat | SLACi2239.dat | SLACi2330.dat | SLACi2331.dat
| 13 CPP | [9 empty] | 13 CPP
Normal |  |  | SLACi2205.dat | SLACi2206.dat | SLACi2209.dat | SLACi2210.dat | SLACi2185.dat | SLACi2186.dat |  | Normal |  |  | SLACi2348.dat | SLACi2349.dat | SLACi2352.dat | SLACi2353.dat | SLACi2356.dat | SLACi2357.dat
Twist |  |  | SLACi2203.dat | SLACi2204.dat | SLACi2207.dat | SLACi2208.dat | SLACi2183.dat | SLACi2184.dat |  | Twist |  |  | SLACi2346.dat | SLACi2347.dat | SLACi2350.dat | SLACi2351.dat | SLACi2354.dat | SLACi2355.dat
| 13 CPN | [9 empty] | 13 CPN
Normal |  |  | SLACi2233.dat | SLACi2234.dat | SLACi2221.dat | SLACi2222.dat | SLACi2189.dat | SLACi2190.dat |  | Normal |  |  | SLACi2368.dat | SLACi2369.dat | SLACi2364.dat | SLACi2365.dat | SLACi2360.dat | SLACi2361.dat
Twist |  |  | SLACi2231.dat | SLACi2232.dat | SLACi2219.dat | SLACi2220.dat | SLACi2187.dat | SLACi2188.dat |  | Twist |  |  | SLACi2366.dat | SLACi2367.dat | SLACi2362.dat | SLACi2363.dat | SLACi2358.dat | SLACi2359.dat
| 13 VP | [9 empty] | 13 VP
Normal |  |  | SLACi2201.dat | SLACi2202.dat | SLACi2197.dat | SLACi2198.dat | SLACi2193.dat | SLACi2194.dat |  | Normal |  |  | SLACi2372.dat | SLACi2373.dat | SLACi2376.dat | SLACi2377.dat | SLACi2380.dat | SLACi2381.dat
Twist |  |  | SLACi2199.dat | SLACi2200.dat | SLACi2195.dat | SLACi2196.dat | SLACi2191.dat | SLACi2192.dat |  | Twist |  |  | SLACi2370.dat | SLACi2371.dat | SLACi2374.dat | SLACi2375.dat | SLACi2378.dat | SLACi2379.dat

## Sheet2
| Turn HP |  | Turn HP TS |  |  | Turn CP- |  | Turn CP- TS |  |  | Turn CP+ |  | Turn CP+ TS |  |  | Turn VP |  | VP 1-3 set +35000 2-4 -35000
Gap | Izc | Ixc | Izc | Ixc |  | Izc | Ixc | Izc | Ixc |  | Izc | Ixc | Izc | Ixc |  | Izc | Ixc
13 | 0.24 | -0.31 | 0.63 | -0.28 |  | 1.04 | 0.02 | 1.34 | 0.73 |  | 0.51 | -0.24 | 0.81 | -0.13 |  | 1.5 | 0.95
20 | 0.26 | -0.26 |  |  |  | 0.86 | -0.04 |  |  |  | 0.57 | -0.04
30 | 0.22 | -0.17 | 0.48 | -0.22 |  | 0.74 | -0.04 | 0.83 | 0.06 |  | 0.6 | 0.03 | 0.83 | -0.11 |  | 0.38 | -0.03
40 | 0.2 | -0.1 |  |  |  | 0.73 | -0.08 |  |  |  | 0.51 | 0
120 | 0 | 0 |  |  |  | 0.11 | 0.01 |  |  |  | 0.12 | -0.03 |  |  |  | 0 | 0.05
Gap | Quick Scan (2.1.1.) |  |  |  |  | Quick Scan (2.1.1.) |  |  |  |  | Quick Scan (2.1.1.) |  |  |  |  | Quick Scan (2.1.1.)
| HP | HP | Temp | Z_set |  | CP- | CP- | Temp | Z_set |  | CP+ | CP+ | Temp | Z_set |  | VP+ |  | Temp | Z_set
13 gap Before MF off | 1894 | 1895 | 19.9 | 0
13 mm gap MF off | 1896 | 1897 | 19.8 | 0
13 | 1902 | 1903 | 19.8 | 0 |  | 1984 | 1985 | 20 | 17750 |  | 1978 | 1979 | 20.1 | 17750 |  | 1962 | 1963 | 20.9 | 35000
20 | 1931 | 1932 | 19.8 | 0 |  | 1988 | 1989 | 20.4 | 19100 |  | 1992 | 1993 | 20.4 | 19100 |  | 1960 | 1961 | 20.9 | 35000
30 | 1935 | 1936 | 19.9 | 0 |  | 2028 | 2029 | 19.5 | 20840 |  | 2024 | 2025 | 19.4 | 20840 |  | 1954 | 1955 | 20.8 | 35000
40 | 1939 | 1940 | 19.9 | 0 |  | 2012 | 2013 | 20.8 | 22350 |  | 2008 | 2009 | 20.8 | 22350 |  | 1952 | 1953 | 20.8 | 35000
120 | 1884 | 1888 | 19.9 | 0 |  | 2004 | 2005 | 20.7 | 28500 |  | 2000 | 2001 | 20.6 | 28500 |  | 1946 | 1947 | 20.8 | 35000
| Coil Scan |  |  |  |  | Coil Scan |  |  |  |  | Coil Scan |  |  |  |  | Coil Scan
120 | 1885 | 1889 | 19.9 | 0 | [14 empty] | 35000
| Coil Twist Quick Scan (2.1.2.) |  |  |  |  | Coil Twist Quick Scan (2.1.2.) |  |  |  |  | Coil Twist Quick Scan (2.1.2.) |  |  |  |  | Coil Twist Quick Scan (2.1.2.)
13 | 1910 | 1911 | 19.8 | 0 |  | 1982 | 1983 | 20 | 17750 |  | 1980 | 1981 | 20 | 17750 |  | 1964 | 1965 | 20.9 | 35000
13 New | 2053 | 2054 | 20.4 | 0 |  | 2049 | 2050 | 20.4 | 17750 |  | 2055 | 2056 | 20.6 | 17750 |  | 2057 | 2058 | 20.6 | 35000
20 | 1929 | 1930 | 19.9 | 0 |  | 1986 | 1987 | 20.4 | 19100 |  | 1990 | 1991 | 20.4 | 19100 |  | 1958 | 1959 | 20.9 | 35000
20 New | 2063 | 2064 | 20.5 | 0 |  | 2065 | 2066 | 20.5 | 19100 |  | 2061 | 2062 | 20.7 | 19100 |  | 2059 | 2060 | 20.6 | 35000
30 | 1933 | 1934 | 19.9 | 0 |  | 2026 | 2027 | 19.5 | 20840 |  | 2022 | 2023 | 19.4 | 20840 |  | 1956 | 1957 | 20.9 | 35000
30 New | 2069 | 2070 | 20 | 0 |  | 2067 | 2068 | 20 | 20840 |  | 2071 | 2072 | 20 | 20840 |  | 2073 | 2074 | 20 | 35000
40 | 1937 | 1938 | 19.8 | 0 |  | 2010 | 2011 | 20.8 | 22350 |  | 2006 | 2007 | 20.8 | 22350 |  | 1950 | 1951 | 20.8 | 35000
40 New | 2079 | 2080 | 20 | 0 |  | 2081 | 2082 | 20 | 22350 |  | 2077 | 2078 | 20 | 22350 |  | 2075 | 2076 | 20 | 35000
120 | 1891 | 1892 | 19.9 | 0 |  | 2002 | 2003 | 20.7 | 28500 |  | 1998 | 1999 | 20.6 | 28500 |  | 1948 | 1949 | 20.8 | 35000
120 New | 2085 | 2086 | 20.1 | 0 |  | 2083 | 2084 | 20.1 | 28500 |  | 2087 | 2088 | 20.2 | 28500 |  | 2089 | 2090 | 20.1 | 35000
| Hall Scan (2.1.3.) |  |  |  |  | Hall Scan (2.1.3.) |  |  |  |  | Hall Scan (2.1.3.) |  |  |  |  | Hall Scan (2.1.3.)
13 | 333 | 334 | 19.9 | 0 |  | 379 | 380 | 20.1 | 17750 |  | 377 | 378 | 20.2 | 17750
20 | 345 | 346 | 19.9 | 0 |  | 385 | 386 | 20.4 | 19100 |  | 387 | 388 | 20.4 | 19100
30 | 364 | 365 | 19.9 | 0 |  | 414 | 415 | 19.7 | 20840 |  | 410 | 411 | 19.4 | 20840 |  | 429 | 430 | 20 | 35000
40 | 366 | 367 | 19.8 | 0 |  | 400 | 401 | 20.8 | 22350 |  | 398 | 399 | 20.8 | 22350
120 | 329 | 330 | 19.8 | 0 |  | 393 | 394 | 20.7 | 28500 |  | 391 | 392 | 20.5 | 28500
Z Alignment 50 mm Gap (1.1) | [5 empty] | Bx Analysis |  | By Analysis
Gap | y-10 | y-5 | 0 | y+5 | y+10 | Pitch | Offset | Pitch | Offset
50 HP | 246 | 247 | 248 | 249 | 250 | NAN | NAN | -0.075 | -0.03
X Alignment 50 mm Gap | [5 empty] | Bx Analysis |  | By Analysis
Gap | x-20 | x-10 | 0 | x+10 | x+20 | Pitch | Offset | Pitch | Offset
50 HP | 271 | 272 | 273 | 274 | 275 | NAN | NAN | 0.0998 | -0.0312
Reproducibility Stability test HP Mode (1.2 and 1.3 and 1.4)
Gap 13 | 1 | 2 | 3 | 4 | 5
Hall | 368 | 369 | 370 | 371 | 372
Quick Scan | 1971 | 1972 | 1973 | 1974 | 1975
Quick Twist Scan | 1966 | 1967 | 1968 | 1969 | 1970
Normal Scan | 1976 | 1977 | Temp 21.0
Normal Twist Scan
Hall Scan (2.1.4.)
| HP | HP | Temp | Z_set |  | CP- | CP- | Temp | Z_set |  | CP+ | CP+ | Temp | Z_set |  | VP | VP | Temp | Z_set
From 13 to 30 | 417 | 418 | 19.4 | 0 |  | 421 | 422 | 19.7 | 20840 |  | 425 | 426 | 19.8 | 20840 |  | 429 | 430 | 20 | 35000
From 40 to 30 | 419 | 420 | 19.6 | 0 |  | 423 | 424 | 19.7 | 20840 |  | 427 | 428 | 19.9 | 20840 |  | 431 | 432 | 20 | 35000
With Tune Shims (3.1 and 3.2)
| HP | HP | Temp | Z_set |  | CP- | CP- | Temp | Z_set |  | CP+ | CP+ | Temp | Z_set |  | VP | VP | Temp | Z_set
Gap | Hall Scan |  |  |  |  | Hall Scan |  |  |  |  | Hall Scan |  |  |  |  | Hall Scan
13 | 440 | 441 | 20.4 | 0 |  | 444 | 445 | 20.5 | 17750 |  | 442 | 443 | 20.4 | 17750 |  | 456 | 457 | 20.6 | 35000
30 | 448 | 449 | 20.7 | 0 |  | 450 | 451 | 20.6 | 20840 |  | 452 | 453 | 20.6 | 20840 |  | 454 | 455 | 20.6 | 35000
| Quick Scan |  |  |  |  | Quick Scan |  |  |  |  | Quick Scan |  |  |  |  | Quick Scan
13 | 2101 | 2102 | 20.4 | 0 |  | 2105 | 2106 | 20.5 | 17750 |  | 2103 | 2104 | 20.4 | 17750 |  | 2125 | 2126 | 20.6 | 35000
30 | 2109 | 2110 | 20.7 | 0 |  | 2111 | 2112 | 20.6 | 20840 |  | 2113 | 2114 | 20.6 | 20840 |  | 2115 | 2116 | 20.6 | 35000
| Coil Twist Quick Scan |  |  |  |  | Coil Twist Quick Scan |  |  |  |  | Coil Twist Quick Scan |  |  |  |  | Coil Twist Quick Scan
13 | 2119 | 2120 | 20.7 | 0 |  | 2117 | 2118 | 20.7 | 17750 |  | 2021 | 2022 | 20.7 | 17750 |  | 2123 | 2124 | 20.6 | 35000
Off Axis Hall Scan 13.3mm Gap HP Mode (1.4) No Tune Shims
Xpos | X-25 | x-24 | x-22 | x-20 | x-18 | x-16 | x-14 | x-12 | x-10 | x-8 | x-6 | x-4 | x-2 | 0 | x2 | x4 | x6 | x8 | x10 | x12 | x14 | x16 | x18 | x20 | x22 | x24 | x25
Hall Scan | 297 | 298 | 299 | 300 | 301 | 302 | 303 | 304 | 305 | 306 | 307 | 308 | 309 | 310 | 311 | 312 | 313 | 314 | 315 | 316 | 317 | 318 | 319 | 320 | 321 | 322 | 323
Ix Turn | 0.5 | 0.41 | 0.28 | 0.19 | 0.19 | -0.04 | 0 | -0.15 | -0.49 | -0.47 | -0.54 | -0.35 | -0.41 | -0.38 | -0.37 | -0.2 | 0 | -0.01 | -0.01 | 0.01 | -0.18 | 0.09 | 0.18 | 0.29 | 0.39 | 0.6 | 0.52
Iz Turn | 1.13 | 0.94 | 0.67 | 0.57 | 0.57 | 0.74 | 0.9 | 0.91 | 0.96 | 0.73 | 0.55 | 0.62 | 0.41 | 0.08 | -0.02 | -0.24 | -0.01 | 0.1 | 0.24 | 0.23 | 0.12 | -0.14 | 0.06 | 0.03 | -0.11 | -0.15 | -0.28
Jz Turn | 0.9 | 0.68 | 0.4 | 0.14 | 0.07 | -0.04 | 0.07 | 0.24 | 0.33 | 0.4 | 0.4 | 0.51 | 0.28 | 0.01 | -0.32 | -0.56 | -0.47 | -0.18 | -0.11 | -0.27 | -0.38 | -0.24 | 0.06 | 0.53 | 0.86 | 1.31 | 1.33
Jx Turn | -0.81 | -0.87 | -0.89 | -0.8 | -0.86 | -0.84 | -0.8 | -0.93 | -0.95 | -0.97 | -0.9 | -0.68 | -0.47 | -0.54 | -0.51 | -0.32 | -0.12 | -0.13 | -0.11 | -0.17 | -0.18 | -0.05 | 0.19 | 0.54 | 0.74 | 1.06 | 1.09
Indice | 297 | 298 | 299 | 300 | 301 | 302 | 303 | 304 | 305 | 306 | 307 | 308 | 309 | 310 | 311 | 312 | 313 | 314 | 315 | 316 | 317 | 318 | 319 | 320 | 321 | 322 | 323
Gap | 13.4 | 13.4 | 13.4 | 13.4 | 13.4 | 13.4 | 13.4 | 13.4 | 13.4 | 13.4 | 13.4 | 13.4 | 13.4 | 13.4 | 13.4 | 13.4 | 13.4 | 13.4 | 13.4 | 13.4 | 13.4 | 13.4 | 13.4 | 13.4 | 13.4 | 13.4 | 13.4
Ix | 0.79 | 0.92 | 0.91 | 0.7 | 0.46 | 0.67 | 0.43 | 0.32 | 0.06 | 0.1 | 0.07 | 0.23 | 0.22 | -0.04 | 0.32 | 0.43 | 0.55 | 0.59 | 0.56 | 0.48 | 0.7 | 0.47 | 0.6 | 0.61 | 0.66 | 0.92 | 0.73
Iz | -3.14 | -3.06 | -3.07 | -2.76 | -2.85 | -2.92 | -3.17 | -3.11 | -3.04 | -2.86 | -2.76 | -2.84 | -2.63 | -2.23 | -1.86 | -2.03 | -2.14 | -2.27 | -2.46 | -2.65 | -2.3 | -2.49 | -2.33 | -2.32 | -2.41 | -2.26 | -2.17
Jx | 2.5899 | 2.7278 | 2.7055 | 2.3174 | 2.0272 | 2.3596 | 2.0585 | 1.9109 | 1.63 | 1.6504 | 1.634 | 1.6084 | 1.2806 | 0.6858 | 1.3414 | 1.2706 | 1.3452 | 1.3291 | 1.3198 | 1.2338 | 1.5557 | 1.0647 | 0.8624 | 0.5924 | 0.1264 | 0.0114 | -0.4893
Jz | -4.3555 | -4.5915 | -5.1615 | -5.1146 | -5.5329 | -5.7752 | -6.0525 | -5.7276 | -5.3689 | -5.0342 | -4.7652 | -4.732 | -4.511 | -4.4425 | -4.4988 | -5.201 | -5.2181 | -4.9645 | -5.1367 | -5.5018 | -5.2081 | -5.4031 | -4.5463 | -3.6951 | -3.167 | -2.3794 | -2.0776
| 0.9232 | 0.9279 | 0.9354 | 0.9405 | 0.9435 | 0.9446 | 0.9439 | 0.9414 | 0.9371 | 0.9306 | 0.9219 | 0.9111 | 0.9005 | 0.8951 | 0.8985 | 0.9079 | 0.9184 | 0.9272 | 0.9339 | 0.9385 | 0.9413 | 0.9423 | 0.9415 | 0.9388 | 0.934 | 0.9268 | 0.9221
| 0.0047 | 0.0048 | 0.0049 | 0.0049 | 0.005 | 0.0051 | 0.0052 | 0.0052 | 0.0052 | 0.0052 | 0.0051 | 0.0048 | 0.0044 | 0.0041 | 0.0041 | 0.0042 | 0.0042 | 0.0042 | 0.0042 | 0.0041 | 0.0041 | 0.004 | 0.004 | 0.0039 | 0.0039 | 0.0038 | 0.0038
| 0 | 0 | 0 | 0 | 0 | 0 | 0 | 0 | 0 | 0 | 0 | 0 | 0 | 0 | 0 | 0 | 0 | 0 | 0 | 0 | 0 | 0 | 0 | 0 | 0 | 0 | 0
| 0 | 0 | 0 | 0 | 0 | 0 | 0 | 0 | 0 | 0 | 0 | 0 | 0 | 0 | 0 | 0 | 0 | 0 | 0 | 0 | 0 | 0 | 0 | 0 | 0 | 0 | 0
| 3.21 | 3.26 | 3.4 | 3.47 | 3.59 | 3.67 | 3.72 | 3.66 | 3.61 | 3.56 | 3.53 | 3.53 | 3.5 | 3.51 | 3.52 | 3.65 | 3.61 | 3.49 | 3.48 | 3.53 | 3.46 | 3.52 | 3.37 | 3.27 | 3.23 | 3.23 | 3.22
| 0 | 0 | 0 | 0 | 0 | 0 | 0 | 0 | 0 | 0 | 0 | 0 | 0 | 0 | 0 | 0 | 0 | 0 | 0 | 0 | 0 | 0 | 0 | 0 | 0 | 0 | 0
| 22.076 | 21.818 | 7.199 | 7.116 | 21.071 | 21.013 | 21.035 | 21.137 | 7.154 | 21.599 | 7.372 | 7.535 | 22.95 | 23.213 | 7.732 | 7.589 | 22.165 | 21.774 | 21.484 | 21.286 | 7.101 | 21.137 | 21.184 | 7.149 | 21.548 | 21.895 | 7.417
| 16.37 | 16.88 | 17.52 | 16.73 | 16.64 | 18.5 | 18.12 | 17.81 | 16.92 | 16.42 | 15.78 | 14.81 | 12.71 | 9.93 | 10.97 | 9.27 | 8.27 | 7.34 | 7.02 | 6.9 | 7.83 | 6.72 | 6.1 | 6.33 | 7.91 | 8.76 | 9.94
| 22.18 | 24.88 | 29.85 | 31.46 | 34.27 | 35.77 | 36 | 32.92 | 29.26 | 25.82 | 22.18 | 19.79 | 17.13 | 16.73 | 16.27 | 16.76 | 16.44 | 16.66 | 16.94 | 17.29 | 17.64 | 17.98 | 18.15 | 18.76 | 19.81 | 23.74 | 25
|  |  |  | Pole 3 |  |  |  | Pole 9 |  |  |  | Pole 15 |  |  |  | Pole 21 |  |  |  | Pole 27
| X_pos | S_pos |  | 765 |  |  |  | 1185 |  |  |  | 1605 |  |  |  | 2026 |  |  |  | 2446
|  | Gap |  | 30 | 13 | 13 |  | 30 | 13 | 13 |  | 30 | 13 | 13 |  | 30 | 13 | 13 |  | 30 | 13 | 13
|  | Phase |  | HP | CP- | CP+ |  | HP | CP- | CP+ |  | HP | CP- | CP+ |  | HP | CP- | CP+ |  | HP | CP- | CP+
| -26 |  |  | -0.32592 | -0.41261 | -0.41094 |  | -0.3254 | -0.40855 | -0.40878 |  | -0.3233 | -0.40799 | -0.40255 |  | -0.32337 | -0.40805 | -0.40513 |  | -0.31967 | -0.399999 | -0.40389
| -24 |  |  | -0.33261 | -0.4173 | -0.41553 |  | -0.33215 | -0.41326 | -0.41348 |  | -0.32995 | -0.41263 | -0.40705 |  | -0.33007 | -0.41285 | -0.40982 |  | -0.3263 | -0.40462 | -0.4086
| -22 |  |  | -0.33801 | -0.42061 | -0.41878 |  | -0.3376 | -0.41663 | -0.41688 |  | -0.33529 | -0.41598 | -0.41025 |  | -0.33547 | -0.41622 | -0.41318 |  | -0.3316 | -0.40795 | -0.412
| -20 |  |  | -0.34226 | -0.42278 | -0.42088 |  | -0.3419 | -0.41892 | -0.41922 |  | -0.33952 | -0.4182 | -0.41235 |  | -0.33973 | -0.41843 | -0.41539 |  | -0.33581 | -0.41013 | -0.41428
| -18 |  |  | -0.34553 | -0.42391 | -0.42199 |  | -0.34521 | -0.4202 | -0.42064 |  | -0.34273 | -0.41948 | -0.4135 |  | -0.34301 | -0.41963 | -0.41661 |  | -0.33902 | -0.41136 | -0.41561
| -16 |  |  | -0.34788 | -0.42414 | -0.42219 |  | -0.34759 | -0.42061 | -0.4212 |  | -0.34505 | -0.41987 | -0.4138 |  | -0.34537 | -0.41985 | -0.41692 |  | -0.34136 | -0.41169 | -0.41606
| -14 |  |  | -0.34943 | -0.42352 | -0.42153 |  | -0.34918 | -0.42018 | -0.42097 |  | -0.34661 | -0.41937 | -0.41328 |  | -0.34695 | -0.41918 | -0.41641 |  | -0.34292 | -0.4112 | -0.4157
| -12 |  |  | -0.35032 | -0.42209 | -0.42 |  | -0.35007 | -0.41892 | -0.41998 |  | -0.34745 | -0.41794 | -0.41196 |  | -0.34785 | -0.41762 | -0.41509 |  | -0.3438 | -0.40993 | -0.41457
| -10 |  |  | -0.35066 | -0.41979 | -0.41761 |  | -0.35035 | -0.41676 | -0.41816 |  | -0.34772 | -0.4155 | -0.40984 |  | -0.34818 | -0.41521 | -0.41295 |  | -0.34412 | -0.40785 | -0.41265
| -8 |  |  | -0.35057 | -0.4166 | -0.41433 |  | -0.35015 | -0.41356 | -0.41538 |  | -0.34755 | -0.41193 | -0.40688 |  | -0.34806 | -0.41186 | -0.40991 |  | -0.34403 | -0.40493 | -0.40992
| -6 |  |  | -0.3502 | -0.41243 | -0.41017 |  | -0.3496 | -0.40921 | -0.41165 |  | -0.34705 | -0.4073 | -0.40305 |  | -0.34765 | -0.40751 | -0.40596 |  | -0.34365 | -0.40115 | -0.40628
| -4 |  |  | -0.34974 | -0.4074 | -0.40538 |  | -0.34892 | -0.4037 | -0.40706 |  | -0.3464 | -0.40178 | -0.39857 |  | -0.3471 | -0.40235 | -0.40134 |  | -0.34317 | -0.39671 | -0.40198
| -2 |  |  | -0.34935 | -0.40248 | -0.40105 |  | -0.34823 | -0.39786 | -0.40253 |  | -0.3458 | -0.39648 | -0.39446 |  | -0.3466 | -0.39721 | -0.39701 |  | -0.34276 | -0.39263 | -0.3979
| 0 |  |  | -0.34919 | -0.39967 | -0.39909 |  | -0.34775 | -0.39373 | -0.4 |  | -0.34541 | -0.39334 | -0.39266 |  | -0.34628 | -0.39407 | -0.39495 |  | -0.34257 | -0.39087 | -0.39587
| 2 |  |  | -0.34928 | -0.4005 | -0.40077 |  | -0.34752 | -0.39324 | -0.40107 |  | -0.34528 | -0.39385 | -0.39452 |  | -0.34622 | -0.39452 | -0.39658 |  | -0.34264 | -0.3928 | -0.39723
| 4 |  |  | -0.3496 | -0.404 | -0.4048 |  | -0.34755 | -0.3958 | -0.40475 |  | -0.34538 | -0.39708 | -0.39885 |  | -0.34637 | -0.39769 | -0.4009 |  | -0.34293 | -0.3972 | -0.40089
| 6 |  |  | -0.35 | -0.40823 | -0.40917 |  | -0.34772 | -0.39953 | -0.40905 |  | -0.34562 | -0.40108 | -0.40371 |  | -0.34663 | -0.40155 | -0.40587 |  | -0.34331 | -0.40205 | -0.40495
| 8 |  |  | -0.35031 | -0.412 | -0.41286 |  | -0.34787 | -0.4031 | -0.41279 |  | -0.3458 | -0.40472 | -0.40789 |  | -0.34682 | -0.40496 | -0.41021 |  | -0.34361 | -0.40624 | -0.40835
| 10 |  |  | -0.35037 | -0.415 | -0.41567 |  | -0.34779 | -0.40604 | -0.41566 |  | -0.34576 | -0.40762 | -0.41118 |  | -0.34678 | -0.4076 | -0.41365 |  | -0.34365 | -0.40952 | -0.41091
| 12 |  |  | -0.35 | -0.4172 | -0.41762 |  | -0.34735 | -0.40823 | -0.41767 |  | -0.34533 | -0.40977 | -0.41355 |  | -0.34636 | -0.40945 | -0.41621 |  | -0.34328 | -0.41189 | -0.41265
| 14 |  |  | -0.34909 | -0.41857 | -0.41875 |  | -0.34641 | -0.40964 | -0.41887 |  | -0.3444 | -0.41115 | -0.41507 |  | -0.34542 | -0.41053 | -0.41789 |  | -0.34236 | -0.41336 | -0.41358
| 16 |  |  | -0.34751 | -0.41918 | -0.41912 |  | -0.34481 | -0.41026 | -0.41926 |  | -0.34282 | -0.41176 | -0.41573 |  | -0.34385 | -0.41087 | -0.4187 |  | -0.34079 | -0.41397 | -0.41375
| 18 |  |  | -0.34519 | -0.41895 | -0.41868 |  | -0.34248 | -0.41007 | -0.41884 |  | -0.3405 | -0.41158 | -0.41555 |  | -0.34154 | -0.41045 | -0.41862 |  | -0.33847 | -0.41374 | -0.4131
| 20 |  |  | -0.34198 | -0.41784 | -0.4174 |  | -0.33929 | -0.40898 | -0.41756 |  | -0.33731 | -0.41053 | -0.41446 |  | -0.33839 | -0.40922 | -0.41763 |  | -0.33528 | -0.41262 | -0.41164
| 22 |  |  | -0.33779 | -0.41576 | -0.41517 |  | -0.33511 | -0.40692 | -0.4153 |  | -0.33317 | -0.40852 | -0.41239 |  | -0.33425 | -0.40707 | -0.4156 |  | -0.33114 | -0.41048 | -0.40925
| 24 |  |  | -0.33248 | -0.41257 | -0.41183 |  | -0.32983 | -0.40378 | -0.41203 |  | -0.32791 | -0.4054 | -0.40925 |  | -0.32905 | -0.40391 | -0.41243 |  | -0.32585 | -0.40725 | -0.40578
| 26 |  |  | -0.32591 | -0.40803 | -0.4072 |  | -0.32324 | -0.39933 | -0.40744 |  | -0.32136 | -0.40093 | -0.40475 |  | -0.32257 | -0.39955 | -0.40788 |  | -0.31938 | -0.40267 | -0.40107
Corrections Coils
Vertical |  | 6.2 Volt | [7 empty] | Horizontal |  | 5 Volt
| Gap | Amp | 10 | 10 | 0 | 0 | -10 | -10 |  |  | Gap | Amp | 10 | 10 | 0 | 0 | -10 | -10
| 120 | [9 empty] | 120
Normal |  |  | 2131 | 2132 | 2133 | 2134 | 2135 | 2136 |  | Normal |  |  | 2320 | 2321 | 2324 | 2325 | 2328 | 2329
Twist |  |  | 2142 | 2141 | 2140 | 2139 | 2138 | 2137 |  | Twist |  |  | 2318 | 2319 | 2322 | 2323 | 2326 | 2327
| 40 | [9 empty] | 40
Normal |  |  | 2145 | 2146 | 2159 | 2150 | 2153 | 2154 |  | Normal |  |  | 2316 | 2317 | 2312 | 2313 | 2308 | 2309
Twist |  |  | 2143 | 2144 | 2147 | 2148 | 2151 | 2152 |  | Twist |  |  | 2314 | 2315 | 2310 | 2311 | 2306 | 2307
| 30 | [9 empty] | 30
Normal |  |  | 2165 | 2166 | 2161 | 2162 | 2157 | 2158 |  | Normal |  |  | 2296 | 2297 | 2300 | 2301 | 2304 | 2305
Twist |  |  | 2163 | 2164 | 2159 | 2160 | 2155 | 2156 |  | Twist |  |  | 2294 | 2295 | 2298 | 2299 | 2302 | 2303
| 20 | [9 empty] | 20
Normal |  |  | 2169 | 2170 | 2171 | 2172 | 2177 | 2178 |  | Normal |  |  | 2292 | 2293 | 2284 | 2285 | 2288 | 2289
Twist |  |  | 2167 | 2168 | 2173 | 2174 | 2175 | 2176 |  | Twist |  |  | 2290 | 2291 | 2282 | 2283 | 2286 | 2287
| 13 HP | [9 empty] | 13 HP
Normal |  |  | 2217 | 2218 | 2213 | 2214 | 2181 | 2182 |  | Normal |  |  | 2344 | 2345 | 2240 | 2241 | 2332 | 2333
Twist |  |  | 2215 | 2216 | 2211 | 2212 | 2179 | 2180 |  | Twist |  |  | 2342 | 2343 | 2238 | 2239 | 2330 | 2331
| 13 CPP | [9 empty] | 13 CPP
Normal |  |  | 2205 | 2206 | 2209 | 2210 | 2185 | 2186 |  | Normal |  |  | 2348 | 2349 | 2352 | 2353 | 2356 | 2357
Twist |  |  | 2203 | 2204 | 2207 | 2208 | 2183 | 2184 |  | Twist |  |  | 2346 | 2347 | 2350 | 2351 | 2354 | 2355
| 13 CPN | [9 empty] | 13 CPN
Normal |  |  | 2233 | 2234 | 2221 | 2222 | 2189 | 2190 |  | Normal |  |  | 2368 | 2369 | 2364 | 2365 | 2360 | 2361
Twist |  |  | 2231 | 2232 | 2219 | 2220 | 2187 | 2188 |  | Twist |  |  | 2366 | 2367 | 2362 | 2363 | 2358 | 2359
| 13 VP | [9 empty] | 13 VP
Normal |  |  | 2201 | 2202 | 2197 | 2198 | 2193 | 2194 |  | Normal |  |  | 2372 | 2373 | 2376 | 2377 | 2380 | 2381
Twist |  |  | 2199 | 2200 | 2195 | 2196 | 2191 | 2192 |  | Twist |  |  | 2370 | 2371 | 2374 | 2375 | 2378 | 2379